## 表紙
再生クラッシャーラン製造工（脱着式）
工法技術資料
平成２２年 ３月
Ａ Ｒ Ｍ 協 会

## 目次
再生クラッシャーラン製造工 （脱着式）
工 法 技 術 資 料
目 次
Ⅰ．概 要
| １． １ | 再生クラッシャーラン製造工法 （脱着式） の破砕機溝
| １－１’ | 破砕機構の詳細
| １－２’ | 課題解決のための世界初新技術の開発・採用
| １－３’ | 開発したバケットクラッシャー全体構造
| １－４’ | 破砕機構の詳細
| １． ２ | 再生クラッシャーラン製造工法 （脱着式） の特徴
| ２－１' | 開発機の特徴
| ２－２' | バックホウ装着図
| １． ３ | 再生クラッシャーラン製造工法 （脱着式） の適用範囲及び能力
Ⅱ．施 工
| ２． １ | 施工機械
| ２． ２ | 設置面積
| ２． ３ | 施工フロー及び施工方法
| ２． ４ | 安全対策
| ２． ５ | 振動騒音
| ２． ６ | 施工（品質）管理
| ６－１’ | 品質規格値
| ６－２’ | 品質管理基準
Ⅲ．積 算
| ３． １ | 適用範囲
| ３． ２ | 積算歩掛
| ３． ３ １ | 積算内訳

## Ⅰ 概要
Ⅰ．概 要
１．１ 再生クラッシャーラン製造工法（脱着式）の破砕機構
同一形状のジョー歯を２枚対向配置し、一方を固定歯とし、他方を回転する偏心軸とトッグルプレ
ートで支持した動歯で被破砕物を圧劣破砕する機構をバックホウのアタッチメントに取り付けた自
走式の骨材再生工法である。
機械本体写真 写真1、ｵﾌﾟｼｮﾝﾏｸﾞﾈｯﾄ装着時写真 写真2
写真1 再生骨材製造機 FU-70
※破砕アタッチメント概要寸法（70m/mは700m/mに訂正）
写真2 ﾏｸﾞﾈｯﾄ装着時
１－１’ 破砕機構の詳細
動向ー世界の骨材製造機の構造としくみ
現在、採石場、中間処理施設で切込砕石（再生骨材）０～４０mm,０～８０mm級を製造するのに用いられている
破砕機構は、定置式のジョークラッシャーである。この技術は、今から７０年以上も前に確立されたもので
今も尚この方式が採用されている。このジョークラッシャーとはホイールの回転力を偏心軸により往復運動
を行う可動ジョー歯と固定された固定ジョー歯により形成されその空間に、原料を投入し圧縮・摩擦する
ことに よって、圧劣破砕を行う破砕機で元来、岩石等の非圧縮性物質の破砕に用いられていたものである。
最大の利点は何よりホッパー内に固定ジョー歯と可動ジョー歯をV字型に配置し、排出口の幅の調整で粒度調整を
行う簡単な構造となっている為、大きなコンクリートを直接投入することができ、鉄筋等の異物混入に対しても
問題としない。メンテナンスも固定ジョー歯と可動ジョー歯がそれぞれ１枚の２枚で構成され上下同一形状として
いるため、摩耗の早い下部（排出口）と上部を反転させ使用できる等考慮されている。※図１参照
※歯の交換は破砕物の強度により異なるが40N/mm2程度のものを破砕した場合平均1,500～2,000*2回=3,000～4,000hが交換時期となる。
歯の材質は高マンガン鋳鋼を用いており溶接による肉盛りも可能である。（当社試験による）
鉄筋は破断せず分離され同一排出口から排出される。
図１ ジョークラッシャーの構造断面図 |  |  |  |  | 図２ ﾓｰﾀｰ駆動のしくみ
可動ジョー歯の駆動はVﾍﾞﾙﾄを介して、可動歯の駆動の駆動軸を油圧ﾓｰﾀｰで駆動する方式で正転(同一方向)のみ
となっている。この駆動方式は世界共通でありモーターの回転力を利用する機械にはこの方式が採用されている。
※図２参照
１－２’ 課題解決のための世界初新技術の開発・採用－世界の常識Vﾍﾞﾙﾄ駆動方式を用いない新たな駆動方式
可動歯の駆動方式を油圧モーターを偏心軸の一端に直結し、除去したフライホイール１個を偏心軸の中央
に移設し、慣性力を保持した状態で、ショック荷重は油圧バルブで吸収する構造とした。
（Vﾍﾞﾙﾄを使用せず、油圧モーターに駆動軸を直結し動力伝達を直接行う方法）
これにより圧砕力が増大したと同時に正反逆転もできるようになり（ペダルをつま先側からかかと側に踏み
込むと歯の駆動が逆回転となる）負荷がかかった場合には即座にモーターを逆回転させ可動回転数を維持する
ことができる。
図３ 開発技術の構造-1
クランク軸の一端に油圧モータを直結し、他端にフライホイール、前記両者の中央にカウンターウエイト
を設け、回転駆動部をクランク軸に集中させ、装置の軽量化・コンパクト化を指向している。※図３、図４参照
図４ 開発技術の構造-2
| 201 | 油圧モータ |  | 1 | 207 | オイルシール | 2
| 202 | 軸受けナット |  | 2 | 208 | 自動調心コロ軸受け2 | 2
| 203 | 軸受け座金 |  | 2 | 209 | オイルシール | 2
| 204 | C型止め輪 |  | 1 | 210 | 偏心軸 | 1
| 205 | 自動調心コロ軸受け1 |  | 2 | 211 | オイルシール | 1
| 206 | オイルシール |  | 2
１－３’ 開発したバケットクラッシャー全体構造
図５ 全体構造図
【構造の解説】
バケット本体①内に、固定ジョー歯②を固定し、これに対向して動ジョー歯③の先端部をクランク軸④に軸受けし、
動ジョー歯③の下端部をトッグルプレート⑤を介してバケット本体①に支持し、ばね箱⑥とテンションロッド⑦で、
トッグルプレート⑤の揺動伸縮を許容しながら常時トッグルプレート⑤が離間することなくバケット本体①に
負荷されるように構成している。
開発したバケットクラッシャー（ジョークラッシャ）の独創性は、従来ジョークラッシャのVベルト駆動の常識を
打破して、クランク軸④に回転駆動部を集中させたことにある。即ち、クランク軸④の一端に油圧モータ⑧を
直結し、クランク軸④の他端にフライホイール⑨を、前記両者の中間にカウンターウエイト⑩を配置したことに
ある。クランク軸④に回転駆動部を集中させることにより、油圧モータ⑧の正逆運転ができ、ジョー歯間に
つまりが発生した場合でも逆回転により簡単につまりを解除でき、Vベルトのような滑りがなく高性能で
コンパクトな装置にできる。破砕粒寸法は、固定ジョー歯②と動ジョー歯③の出口隙間を開口調整板⑪の加減に
より簡単に調整できる。トッグルプレート⑤の傾斜はバケット本体①の支持側より動ジョー歯③の支持側がHだけ
クランク軸④側（上側）になるように位置決めしている。このことによりトッグルプレート⑤の揺動運動により
動ジョー歯③が固定ジョー歯②に対して排出側に移動するとき前進するので、被破砕物を引き込むように破砕する
ので破砕効率がよくなる。※図５参照
【付属装置(ｵﾌﾟｼｮﾝ)】
（1）発塵を防止する必要があれば、鎮塵スプレーを設置できる。
（2）また有筋コンクリ－トの破砕処理で鉄筋を拾う場合はマグネットを設備できる。※図６参照
図６ 付属装置（ｵﾌﾟｼｮﾝ）設置図
１－４’ 破砕作業状況
骨材再生状況
１．２' | 再生クラッシャーラン製造工（脱着式）工法の特徴
本工法の特徴を以下に示す。
２－１'開発機の特徴
（１）運転・操作性
・バックホウ（油圧ショベル）運転操作ができる程度の技量で操作ができる。
・骨材製造機の取付・取外しには３０分程度で行える。
・バックホウ（油圧ショベル）は全世界全機種対応となっている。（現在０．４５ｍ3,０．７ｍ3,１．０ｍ3
バックホウの３種製造。）
・粒度調整（２０mm～９０mm）は３mmずつ微調整が行え、作業は１５分程度で誰もが行える。
（2）機械能力・性能
・コンクリート塊（有筋、無筋）、岩石、舗装殻 ※舗装殻は外気温22度以下
・取り込み口が７００mm＊５５０mmとなっており、大きなコンクリート塊を処理できる。４００mm程度であれば
破砕可能で投入破砕物の強度は４０N/mmまで可能。（厳密な粒度を必要としない場合は70N/mm2まで）
（NETIS登録では余裕を持ち投入ｻｲｽﾞ350mm＊350mm程度、投入物強度40N/mm2以下としている）
・破砕方式はジョークラッシャーとしているので、鉄筋コンクリート等有筋でも作業が行える。
・作業能力は４２ｍ3/日（破砕前体積） ※条件は破砕物寸法350mm*350mm程度、有筋、強度25N/mm2,
９０°旋回、作業効率０．７５,０～４０mm製造時
・作業時騒音７０dB、振動６５dＢ程度 ※条件は施工地点より１５ｍ地点で計測、以下作業能力計測条件と同様
※別紙参照
（3）機械の維持管理
メンテナンス性、維持管理コスト（給脂と歯の交換のみ）
・給脂箇所を４箇所に抑え、給脂１週間に１度。可動ジョー歯と固定ジョー歯を対向及び上下とも同一
形状とした。
※歯の交換は破砕物の強度によりことなるが40n/mm2程度のものを破砕した場合平均1,500h*2回=3,000hが
交換時期となる。
・日常点検は計器を使用する必要がなく、全て目視で行える。可動、固定ジョー歯の取付けボルト６本の
ゆるみがないかのの点検や、油圧ホースのゆるみがないかの点検程度で全て見える位置でかつ集中させている。
２－２'．バックホウ装着図
（1）作業姿勢の例
（ⅰ）油圧ショベルへの取付（正姿勢） （ⅱ）油圧ショベルへの取付（逆姿勢）
（2）すくい込作業
（ⅰ）正姿勢 （ⅱ）逆姿勢
（3）破砕作業
（ⅰ）正姿勢 （ⅱ）逆姿勢
固定ｼﾞｮｰ歯
可動ｼﾞｮｰ歯
排出口
ﾌﾗｲﾎｲﾙ
ﾓｰﾀｰ
ｺﾝｸﾘｰﾄ塊
可動ｼﾞｮｰ歯の可動ﾗｲﾝ
ﾄｯｸﾞﾙﾌﾟﾚｰﾄ
フライホイル
Vﾍﾞﾙﾄ
ﾌﾗｲﾎｲﾙ
Vﾍﾞﾙﾄ
可動ｼﾞｮｰ歯
固定ｼﾞｮｰ歯
ﾓｰﾀｰ
ﾄｯｸﾞﾙﾌﾟﾚｰﾄ
ｶｳﾝﾀｰｳｴｲﾄ
可動ｼﾞｮｰ歯の可動ﾗｲﾝ
油圧モーター詳細図
シャフト回り詳細図
油圧モーター
シャフト

## １．３
１．３' | 再生クラッシャーラン製造工（脱着式） 工法の適用範囲及び能力
１） 対象物
①コンクリート塊（無筋、有筋）
②岩石
③アスファルト
２） 破砕アタッチメント仕様
破砕機の仕様を表-１に示す。
| 機種 |  | ＦＵ-70
| バックホウ規格（山積み）（ｍ3） |  | 0.8
| バケット容量（ｍ3） |  | 0.45
| 油圧 （MPａ） |  | 24.5
| 油量（Ｌ/分） |  | 150
| 開講幅 W（ｍｍ）×L（ｍｍ） |  | 700×550
| 自重（ｋｇ） |  | 2500
| 破砕サイズ（ｍｍ） |  | 20～90
投入サイズｗ350mm*ｔ350㎜。それ以上の場合は、殻小割が必要
３） 破砕能力
自然石（15～70Ｎ/mm2）
4.73ｍ3/時間
岩塊（15～70N/mm2）
コンクリート殻（18～40Ｎ/mm2） 無筋
5.25ｍ3/時間
コンクリート殻（18～40Ｎ/mm2） 有筋

## Ⅱ 施工
Ⅱ． 施 工
２．１ 施工機械
施工機械の組み合わせを表－２に示す。
表―２ 施工機械使用一覧
機械設備名称 | 仕様・規格・形状寸法 |  | 備 考
バックホウ | 山積0.8ｍ3、共用配管付き
骨材製造機（ｱﾀｯﾁﾒﾝﾄ） | FU-70
２．２ 設置面積
図－３
日立建機 ZX200 （バケット容量0.8m3タイプ）カタログより
作業に必要な面積は、バックホウの設置面積 （２０m2程度）があれば、作業が可能である。

## 2.3
２．３ 施工フロー及び施工方法
施工フローを下図に示す。
①クローラ型バックホウ（山積0.8ｍ3）を現場に搬入する。
②小割アタッチメントを取り付ける。（骨材再生に必要なサイズw350mm*t350mm以上の場合）
③殻小割は必要に応じて行う。（骨材再生に必要なサイズw350mm*t350mm以上の場合）
④小割アタッチメントを骨材再生アタッチメントに付け替える。
取り付けは、平坦な地盤に破砕アタッチメントを置く。
通常バケットのピンを外し、通常バケットを取り外す。アーム先端部と破砕アタッチメントをピンで接合して完了となる。
これらの作業は、オペレーターと作業員が１時間程度で完了できる。
取り付け後、バックホウの供用配管に、破砕部の油圧配管を取り付ける。接続は、ワンタッチカプラーにて、供用配管に接続する。
⑤骨材再生を行う。作業構成は、特殊運転手１名（バックホウオペレータ）＋特殊作業員１名（破砕後の鉄筋除去員）
⑥アタッチメントの撤去は②と逆の要領で実施する。また、バックホウ搬出後、工場にて取り外しも可能である。
⑦必要に応じて再生骨材を使用する場所に搬出する。
⑧バックホウを場外へ搬出する。

## 2.4
２．４ 安全対策
１） | アタッチメント設置撤去時
平坦な地盤にアタッチメントを置いて設置撤去作業を行うため、作業員が、アタッチメント
の下に潜って作業することがないため、安全である。作業は、ピンの取り外し、取り付けを
行うが、作業員の支持により、ブーム先端部をアタッチメント取付け場所に誘導を行うため
オペレーターはバックホウから降りる必要がない。
２） | 破砕時
殻破砕時は、バックホウのオペレーターがバックホウの運転席より視認して、作業を実施する。
また、破砕時には作業員はバックホウの旋回範囲内への立ち入りを禁止するものとする。
破砕時の破砕物の飛散に対しては、破砕時にはｼﾞｮｰ歯の下方揺動により破砕を行うため、
破砕物がアタッチメントから飛散することが少ない。破砕物がｼﾞｮｰ歯に詰まった場合は、オペ
レーターによる逆回転を行うことにより、詰まりを除去する。さらに、それでも取れない場合
は、破砕装置内にある殻をブーム及びアーム伸縮により、装置外から取り出し、破砕装置内
を空にし、ブームとアーム伸縮により、破砕物の排出口が上面にし、詰まった物を取り除く為、
作業員がアタッチメントの下に入り込むことがない。また、グリースアップ等の給脂作業時も
同様の姿勢で作業を行うために、安全性が高い。（下図参照）
破砕作業は、オペレーターの視認できる位置で実施し、装置内の状況を把握しながら、油量
調整等を実施し、最適な条件にて作業を行うことができるため、機械への負荷が小さく、作業
効率が高い。

## 2.5
２．５ 振動・騒音
平成２０年２月２８日、㈱古垣建設 黒川ヤード内にて振動・騒音調査を行った。
測定は、振動・騒音源より５ｍ、１５ｍ、３０ｍ地点で行い、各何れの地点に於いても
法定値を下回った。測定結果表は以下による。
【振動調査】
測定日 平成２０年２月２８日（木）
測定者 （株）北海道調査測量（現 HRS）
騒音計の名称 振動計 VM-53A(ﾘｵﾝ株式会社)
暗騒音 ２３dB
天候 くもり、気温 －３．０℃、風速 ２～３m/s
|  | 測定点 |  | L１０
|  |  |  | 5m地点 | 15m地点 | 30m地点
|  | １回目 |  | 54 | 53 | 48
|  | ２回目 |  | 55 | 52 | 48
|  | ３回目 |  | 54 | 51 | 46
|  | エネルギー平均 |  | 55 | 52 | 47
|  | 判 定 |  | ○ | ○ | ○
※判定；振動規制値75dB(L10)との比較
図2 振動の距離減衰
調査地点： |  | 5m地点
測定時刻 |  |  | 振動レベル(dB)
|  |  | Ｌeq | Ｌmax | Ｌmin | Ｌ5 | Ｌ10 | Ｌ50 | Ｌ90 | Ｌ95
9:55 | ～ | 10:05 | 50.8 | 62 | 30.5 | 54.5 | 54.3 | 48.4 | 39.3 | 37.4
10:10 | ～ | 10:20 | 51.6 | 62.3 | 30.2 | 55.8 | 55.3 | 49.7 | 43.8 | 41.4
10:25 | ～ | 10:35 | 50.2 | 60.9 | 33.6 | 55.5 | 54.3 | 47.3 | 43.2 | 41.8
平均値(Leq、L5～L95) 最大値(Lmax)、最小値(Lmin) |  |  | 50.9 | 62.3 | 30.2 | 55.3 | 54.65 | 48.57 | 42.5 | 40.59
測定時刻 |  |  | 振動レベル・暗振動(dB)
|  |  | Ｌeq | Ｌmax | Ｌmin | Ｌ5 | Ｌ10 | Ｌ50 | Ｌ90 | Ｌ95
10:50 | ～ | 11:00 | 24.6 | 41.3 | 7 | 32.6 | 22.9 | 12.1 | 10 | 9.4
調査地点： |  | 15m地点
測定時刻 |  |  | 振動レベル(dB)
|  |  | Ｌeq | Ｌmax | Ｌmin | Ｌ5 | Ｌ10 | Ｌ50 | Ｌ90 | Ｌ95
9:55 | ～ | 10:05 | 49.3 | 59 | 28.3 | 53.2 | 53 | 46.6 | 36.7 | 34.8
10:10 | ～ | 10:20 | 48.1 | 57.6 | 26 | 52.7 | 52.1 | 46.1 | 38.3 | 35.2
10:25 | ～ | 10:35 | 46 | 55.8 | 29.7 | 51.7 | 50.8 | 42.5 | 37.3 | 35.9
平均値(Leq、L5～L95) 最大値(Lmax)、最小値(Lmin) |  |  | 48 | 59 | 26 | 52.57 | 52.05 | 45.4 | 37.48 | 35.32
測定時刻 |  |  | 振動レベル・暗振動(dB)
|  |  | Ｌeq | Ｌmax | Ｌmin | Ｌ5 | Ｌ10 | Ｌ50 | Ｌ90 | Ｌ95
10:50 | ～ | 11:00 | 25.1 | 42.6 | 6.4 | 32.8 | 22.9 | 11.4 | 9.3 | 8.9
調査地点： |  | 30m地点
測定時刻 |  |  | 振動レベル(dB)
|  |  | Ｌeq | Ｌmax | Ｌmin | Ｌ5 | Ｌ10 | Ｌ50 | Ｌ90 | Ｌ95
9:55 | ～ | 10:05 | 44.6 | 55.2 | 25 | 48.7 | 48 | 42.5 | 33.7 | 32.2
10:10 | ～ | 10:20 | 44.4 | 57.8 | 22.3 | 48.4 | 47.7 | 42.4 | 34.1 | 31.4
10:25 | ～ | 10:35 | 42.1 | 53.7 | 26.7 | 47.2 | 46.4 | 38.8 | 33.9 | 32.7
平均値(Leq、L5～L95) 最大値(Lmax)、最小値(Lmin) |  |  | 43.83 | 57.8 | 22.3 | 48.14 | 47.42 | 41.53 | 33.9 | 32.13
測定時刻 |  |  | 振動レベル・暗振動(dB)
|  |  | Ｌeq | Ｌmax | Ｌmin | Ｌ5 | Ｌ10 | Ｌ50 | Ｌ90 | Ｌ95
10:50 | ～ | 11:00 | 27.9 | 48.5 | 6.7 | 31.8 | 22.4 | 12.8 | 10.3 | 9.7
【騒音調査】
測定日 平成２０年２月２８日（木）
測定者 （株）北海道調査測量（現 HRS）
騒音計の名称 普通騒音計 NL-22(ﾘｵﾝ株式会社)
暗騒音 ３９dB
天候 くもり、気温 －３．０℃、風速 ２～３m/s
| 測定点 |  | LA5 |  |  | Laeq
|  |  | 5m地点 | 15m地点 | 30m地点 | 5m地点 | 15m地点 | 30m地点
| １回目 |  | 74 | 68 | 62 | 70 | 64 | 60
| ２回目 |  | 74 | 67 | 62 | 70 | 64 | 59
| ３回目 |  | 72 | 66 | 61 | 69 | 64 | 59
| エネルギー平均 |  | 73 | 67 | 62 | 70 | 64 | 59
| 判 定 |  | ○ | ○ | ○ | － | － | －
※判定…騒音規制値85dB(L5)との比較
図1 騒音の距離減衰
調査地点： |  | 5m地点
測定時刻 |  |  | 騒音レベル(dB)
|  |  | Ｌeq | LE | Ｌmax | Ｌmin | Ｌ5 | Ｌ10 | Ｌ50 | Ｌ90 | Ｌ95
10:10 | ～ | 10:20 | 69.7 | 97.5 | 84.2 | 61 | 73.8 | 72.1 | 68.1 | 65.5 | 64.9
10:25 | ～ | 10:35 | 70 | 97.8 | 85.5 | 62.1 | 73.7 | 72 | 68.5 | 66.2 | 65.4
10:35 | ～ | 10:45 | 69.4 | 97.2 | 83.5 | 63.7 | 72.4 | 71.2 | 68.5 | 66.8 | 66.3
平均値(Leq、LE、L5～L95) 最大値(Lmax)、最小値(Lmin) |  |  | 69.7 | 97.5 | 85.5 | 61 | 73.34 | 71.78 | 68.37 | 66.19 | 65.57
測定時刻 |  |  | 騒音レベル・暗騒音(dB)
|  |  | Ｌeq | LE | Ｌmax | Ｌmin | Ｌ5 | Ｌ10 | Ｌ50 | Ｌ90 | Ｌ95
10:50 | ～ | 11:00 | 39.3 | 67.1 | 52.7 | 28.8 | 44.4 | 42.7 | 36.7 | 31.7 | 30.9
調査地点： |  | 15m地点
測定時刻 |  |  | 騒音レベル(dB)
|  |  | Ｌeq | LE | Ｌmax | Ｌmin | Ｌ5 | Ｌ10 | Ｌ50 | Ｌ90 | Ｌ95
10:07 | ～ | 10:17 | 63.8 | 91.6 | 76.3 | 57.7 | 67.6 | 66 | 62.7 | 60.6 | 60.1
10:23 | ～ | 10:34 | 64.1 | 91.8 | 79.7 | 58.6 | 67.1 | 65.7 | 63.1 | 60.9 | 60.4
10:34 | ～ | 10:44 | 63.8 | 91.5 | 78.2 | 59.5 | 66.4 | 65.4 | 63 | 61.4 | 61
平均値(Leq、LE、L5～L95) 最大値(Lmax)、最小値(Lmin) |  |  | 63.9 | 91.63 | 79.7 | 57.7 | 67.06 | 65.7 | 62.93 | 60.97 | 60.51
測定時刻 |  |  | 騒音レベル・暗騒音(dB)
|  |  | Ｌeq | LE | Ｌmax | Ｌmin | Ｌ5 | Ｌ10 | Ｌ50 | Ｌ90 | Ｌ95
10:50 | ～ | 11:00 | 39 | 66.8 | 57.6 | 28.9 | 44.7 | 41.9 | 34.9 | 31.4 | 30.9
調査地点： |  | 30m地点
測定時刻 |  |  | 騒音レベル(dB)
|  |  | Ｌeq | LE | Ｌmax | Ｌmin | Ｌ5 | Ｌ10 | Ｌ50 | Ｌ90 | Ｌ95
10:07 | ～ | 10:17 | 59.5 | 87.3 | 78.5 | 54.9 | 62.4 | 61.1 | 58.5 | 56.9 | 56.5
10:23 | ～ | 10:34 | 59.3 | 87.1 | 72 | 55.5 | 61.8 | 60.8 | 58.6 | 57.2 | 56.8
10:34 | ～ | 10:44 | 59.1 | 86.9 | 71.9 | 55.5 | 61.4 | 60.6 | 58.6 | 57.3 | 57
平均値(Leq、LE、L5～L95) 最大値(Lmax)、最小値(Lmin) |  |  | 59.3 | 87.1 | 78.5 | 54.9 | 61.88 | 60.83 | 58.56 | 57.13 | 56.77
測定時刻 |  |  | 騒音レベル・暗騒音(dB)
|  |  | Ｌeq | LE | Ｌmax | Ｌmin | Ｌ5 | Ｌ10 | Ｌ50 | Ｌ90 | Ｌ95
10:50 | ～ | 11:00 | 44.5 | 72.3 | 66.3 | 29.8 | 50 | 46.8 | 37.2 | 32.6 | 31.8
２．５．１ | 建設作業に関する騒音・振動の法規制
表1 特定建設作業における騒音の規制基準
| 区分の区域 | 規制基準 | 作業ができる 時間 | １日の作業時間 |  | 同一場所における 作業時間 |  | 日曜・祝日 の作業
| １号区域 | ８５dB以下 | ７～１９時 | 10時間を超えな いこと |  | 連続して６日を 超えないこと |  | 行わないこと
| ２号区域 |  | ６～２２時 | 14時間を超えな いこと
注)
１, 測定は敷地境界
２, １号区域：第１種低層住宅専用地域、第２種低層住宅専用地域、
第１種中高層住宅専用地域、第２種中高層住宅専用地域、第１種住宅地域、第２種住宅地域、準住居地域
２号区域：近隣商業地域、商業地域、準工業地域、工業地域
３, 工業専用地域、市街化調整区域は指定区域外
４, 規制を受ける作業（特定建設作業）の種類 （その日に終了する作業を除く）
①杭打機・杭抜機又は杭打杭抜機を使用する作業（圧入式及びアースオーガー併用工法を除く）
②びょう打ち機を使用する作業
③削岩機を使用する作業
④空気圧縮機を使用する作業
⑤コンクリートまたはアスファルトプラントを設けて行う作業
⑥バックホウを使用する作業（低騒音型建設機械として指定されたものを除く）
⑦トラクターショベルを使用する作業（低騒音型建設機械として指定されたものを除く）
⑧ブルドーザーを使用する作業（低騒音型建設機械として指定されたものを除く）
表2 特定建設作業における振動の規制基準
| 区分の区域 | 規制基準 | 作業ができる 時間 | １日の作業時間 |  | 同一場所における 作業時間 |  | 日曜・祝日 の作業
| １号区域 | ７５dB以下 | ７～１９時 | 10時間を超えな いこと |  | 連続して６日を 超えないこと |  | 行わないこと
| ２号区域 |  | ６～２２時 | 14時間を超えな いこと
注)
測定は敷地境界
１号区域：第１種低層住宅専用地域、第２種低層住宅専用地域、第１種中高層住宅専用地域、第２種中高層住宅専用地域、
第１種住宅地域、第２種住宅地域、準住居地域
２号区域：近隣商業地域、商業地域、準工業地域、工業地域
３, 工業専用地域、市街化調整区域は指定区域外
４, 規制を受ける作業（特定建設作業）の種類（その日に終了する作業を除く）
①杭打機・杭抜機又は杭打杭抜機を使用する作業（圧入式及びアースオーガー併用工法を除く）
②鋼球を使用しての作工物破壊作業
③舗装破砕機を使用する作業
④ブレーカーを使用する作業

## 2.6
２．６ 施工（品質）管理試験
現場での材料試験に際し、主な試験は以下の通りである。
国土交通省 北海道開発局共通仕様書より抜粋
【基礎材（0～80mm）】
1.骨材のふるい分け試験（粒度試験）／施工前１回
※その場で試験判定結果が出る。
【凍上抑制層材（0～80mm）】
1.突き固めによる土の締固め試験／採取地毎１回 ※最大乾燥密度を割出す試験
2.骨材のふるい分け試験（粒度試験）／採取地毎１回
3.骨材の洗い試験／採取地毎１回
4.凍上試験／採取地毎１回
※室内試験によるもので最低１０日程、報告結果が出てくるのに必要。
【下層路盤材（0～40mm）】
1.修正CBR試験／採取地毎１回 ※最大乾燥密度を割出す試験
2.骨材の洗い試験／採取地毎１回
3.骨材のふるい分け試験（粒度試験）／施工前１回
4.粗骨材のすりへり試験／施工前１回
※室内試験によるもので最低１０日程、報告結果が出てくるのに必要。
○試験を行うのに必要な材料の量は0～80mmで30㎏、0～40mmで15㎏必要です。
６－１ 品質規格値
国土交通省 北海道開発局共通仕様書 品質管理基準（共通・河川・海岸・砂防・道路）より抜粋
表 路盤材料の品質規格
| 規格項目 |  | 試験方法 |  | ｱｽﾌｧﾙﾄ舗装用 |  | ｺﾝｸﾘｰﾄ舗装用
[5 empty] | 下層路盤及び歩道路盤 | 上層路盤 AS安定処理 | 下層路盤 | 上層路盤
| 修正CBR |  | 舗装試験法便覧 （最大乾燥密度の95％） |  | 30 ％以上 | － | 20 ％以上 | 80 ％以上
| すりへり減量 |  | JIS A 1121 |  | 45％以下 | 40％以下 | 45％以下 | 45％以下
| 安定性試験損失量 | ｺﾝｸﾘｰﾄ再生骨材 | － |  | － | － | － | －
| 75μmふるい通過量 | ｺﾝｸﾘｰﾄ再生骨材 | 5m以下について |  | 15 ％以下 | － | 15 ％以下 | 15 ％以下
| 表乾比重 |  | － |  | － | 2.45以上 | － | －
※ｺﾝｸﾘｰﾄ舗装用の上層路盤材料は、修正CBR80％以上のものを用いることとする。ただし、
試験路盤により支持力が確認された場合、修正CBR40％以上のものを用いることができる。
表 凍上抑制層用粗粒材料の粒度
ふるい通過質量百分率（％）
|  |  | 90mm | 53m | 37.5mm | 4.75m
| ８０mm |  | 100 | 70～100 | － | 20～65
| ４０mm |  | － | 100 | 70～100 | 20～65
表 路盤材料の粒度
| 区 分 |  |  | 53mm | 37.5mm | 31.5mm | 13.2mm | 2.36mm | 600 μm
| ｱｽﾌｧﾙﾄ舗装用下層路盤及び歩道路盤 | ｺﾝｸﾘｰﾄ再生骨材 | 40mm | 100 | 70～100 | － | 25～80 | 10～45 | 5～30
| ｺﾝﾘﾘｰﾄ舗装用 上･下層路盤 | ｺﾝｸﾘｰﾄ再生骨材 | 30mm | － | 100 | 70～100 | 35～80 | 15～45 | 5～30
|  |  | 40mm | 100 | 70～100 | － | 25～80 | 10～45 | 5～30

## 6-2
６－２ 品質管理基準
土木工事共通仕様書に準ずる。
国土交通省 北海道開発局共通仕様書 品質管理基準（共通・河川・海岸・砂防・道路）より抜粋
工 種 | 種別 | 試験 区分 | 試験項目 | 試験方法 | 規格値 | 試験基準 | 適用 | 試験成績表等 による確認
[5 empty] | 粒状路盤：修正CBR３０％以上 | ・中規模以上の工事・施工前、材料変更時 | ・中規模以上の工事とは、管理図を描いた上 | ○
[6 empty] | ・小規模以下の工事・施工前 | での管理が可能な工事をいい、基層および表
４ 下層路盤 | 材料 | 必須 | 修正CBR試験 | 舗装調査・試験法便覧 | 最大乾燥密度を割り出す試験 |  | 層用の混合物の総使用量が3000ｔ以上の場合
|  |  |  | 第Ⅲ章5-1 E001 |  |  | が該当する。
・小規模工事とは、中規模以上の工事より規模
は小さいものの、管理結果を施工管理に反映
できる規模の工事をいい、同一工種の施工
が数日連続する場合が該当する。
|  |  |  | JIS A 1102 | 設計図書による。 | ・中規模以上の工事・施工前、材料変更時 | ・中規模以上の工事とは、管理図を描いた上 | ○
[6 empty] | ・小規模以下の工事・施工前 | での管理が可能な工事をいい、基層および表
層用の混合物の総使用量が3000ｔ以上の場合
が該当する。
|  |  | 骨材のふるい分け試験 |  |  |  | ・小規模工事とは、中規模以上の工事より規模
は小さいものの、管理結果を施工管理に反映
できる規模の工事をいい、同一工種の施工
が数日連続する場合が該当する。
|  |  |  | JIS A 1205 | 塑性指数P.１：６以下 | ・中規模以上の工事・施工前、材料変更時 | ・但し、鉄鋼スラグには適用しない。 | ○
[6 empty] | ・小規模以下の工事・施工前 | ・中規模以上の工事とは、管理図を描いた上
での管理が可能な工事をいい、基層および表
層用の混合物の総使用量が3000ｔ以上の場合
が該当する。
|  |  | 土の液性限界・塑性限界試験 |  |  |  | ・小規模工事とは、中規模以上の工事より規模
は小さいものの、管理結果を施工管理に反映
できる規模の工事をいい、同一工種の施工
が数日連続する場合が該当する。
|  |  |  | JIS A 1121 | ４５％以下 | ・中規模以上の工事・施工前、材料変更時 | ・再生クラッシャランに適用する。 | ○
[6 empty] | ・小規模以下の工事・施工前 | ・中規模以上の工事とは、管理図を描いた上
での管理が可能な工事をいい、基層および表
層用の混合物の総使用量が3000ｔ以上の場合
|  |  | 粗骨材のすりへり試験 |  |  |  | が該当する。
・小規模工事とは、中規模以上の工事より規模
は小さいものの、管理結果を施工管理に反映
できる規模の工事をいい、同一工種の施工
が数日連続する場合が該当する。
国土交通省 北海道開発局共通仕様書 品質管理基準（共通・河川・海岸・砂防・道路）より抜粋
工 種 | 種別 | 試験 区分 | 試験項目 | 試験方法 | 規格値 | 試験基準 | 適用 | 試験成績表等 による確認
設計図書による。
| 材料 | その他 | 骨材の洗い試験 | 付表4-4による
４ 下層路盤
|  |  |  | JIS A 1122 | 設計図書による。
硫酸ナトリウムによる骨材の安定
性試験
|  |  |  | JGS0172-2003 凍上 | 設計図書による。 | 1,000ｍ3及びその端数毎に1回の割合で行う。 | コンクリート再生骨材に適用する。
性判定のための土の
|  |  | 凍上試験 | 凍上試験方法
道路土工排水工指針
JHS112
[5 empty] | 設計図書による。 | 採取地毎に１回行う。
| 材料 | 必須 | 突き固めによる土の締固め試験 | JIS A1210
20凍上抑制層 |  |  |  | 付表４ | 最大乾燥美優度を割り出す試験
[5 empty] | 設計図書による。 | 採取地毎に１回行う。
|  | その他 | 骨材のふるい分け試験 | 舗装調査・試験法便覧
[5 empty] | 設計図書による。 | 採取地毎に１回行う。
|  |  | 骨材の洗い試験 | 付表４
[5 empty] | 設計図書による。 | 採取地毎に１回行う。
|  |  | 火山灰洗い試験 | 付表４
[5 empty] | 設計図書による。 | 採取地毎に１回行う。
|  |  | 火山灰強熱減量試験 | 付表４
|  |  |  | JGS0172-2003 凍上 | 設計図書による。 | 1,000ｍ3及びその端数毎に1回の割合で行う。 | 火山灰、コンクリート再生骨材に適用する。
性判定のための土の
|  |  | 凍上試験 | 凍上試験方法
道路土工排水工指針
JHS112

## Ⅲ積算
Ⅲ． 積 算
３．１ 適用範囲
本工法工事費の構成は、下図を基準とする。
図－４ 本工法工事費の構成
当積算資料は、本工法におけるアタッチメント機械の運搬、設置撤去費は共通仮設費に含まれるものとする。
施工フローは下図を標準としている。
本歩掛で対応しているのは、実線部分の⑤のみである。
殻小割は必要に応じ計上する。
殻搬入、骨材搬出は現場条件で異なるため別途計上とする。
現場で発生した鉄くずの積み込み、運搬は別途計上とする。
骨材の品質確認が必要な場合は、試験費を別途計上する。
３．２ 積算歩掛
【施工歩掛】国土交通省 北海道開発局積算例
①投入寸法350mm以内
工事費内訳 |  | 条 件 |  | 投入寸法350mm以内 |  |  | １ｍ3当り金額 | 2610
名 称 |  | 規 格 |  | 単 位 | 数 量 | 単 価 | 金 額 | 要 素
バックホウ運転費 |  | ｸﾛｰﾗ型山積0.8m3(平積0.6m3) |  | 日 | 2.381 | 51600 | 122859.6 | 開発局単価
破砕機（アタッチメント） |  | 骨材製造機FU70 |  | 日 | 2.381 | 45200 | 107621.2 | 鉄筋除去、不純物除去要員
人 件 費 |  | 特殊作業員 |  | 人 | 2.381 | 13100 | 31191.1
諸 雑 費 |  | まるめ |  | 式 | 1 |  | 28
合 計 | [6 empty] | 261699.9 | １００ｍ3当り
②投入寸法350mm超
工事費内訳 |  | 条 件 |  | 投入寸法350mm超 |  |  | １ｍ3当り金額 | 3180
名 称 |  | 規 格 |  | 単 位 | 数 量 | 単 価 | 金 額 | 要 素
バックホウ運転費 |  | ｸﾛｰﾗ型山積0.8m3(平積0.6m3) |  | 日 | 2.381 | 51600 | 122859.6 | 開発局単価
破砕機（アタッチメント） |  | 骨材製造機FU70 |  | 日 | 2.381 | 45200 | 107621.2 | 鉄筋除去、不純物除去要員
人 件 費 |  | 特殊作業員 |  | 人 | 2.381 | 13100 | 31191.1
小割圧砕費 |  | 小割圧砕,ｸﾛｰﾗ型山積0.8m3(平積0.6m3) |  | 日 | 0.892 | 63600 | 56731
諸 雑 費 |  | まるめ |  | 式 | 1 |  | 97
合 計 | [6 empty] | 318500 | １００ｍ3当り
・施工量４２ｍ3/日（破砕前体積）で計上しています。
・歩掛条件は破砕投入寸法〔３５０mm以内か３５０mm超〕の選択でそれ以外はありません。
破砕物（無筋、有筋）、製造ｻｲｽﾞ0～40mm,0～80mmの別無し。
・アタッチメント運搬費、取付費は一般共通仮設費に含む。
| 骨材製造機 FU70 |  |  |  | 作業状況
再生骨材０～４０mm製造
請負工事費
工事原価
一般管理費
直接工事費
間接工事費
材料費
労務費
機械経費
運転経費
機械損料
労務費
材料費
(計上範囲)
共通仮設費
現場管理費
分解・組立
運搬費
仮設費
技術管理費
準備費
事業損失防止施設費
安全費
役務費
営繕費
重機足場費
材料置場費

## 3.3
３－３ 積算内訳
再生クラッシャーラン製造工（脱着式）は、殻小割を除き、骨材再生までの作業とする。
１） 使用機械
バックホウアタッチメント破砕機による使用機械は次表を標準とする。
| 機械設備名称 |  | 仕様・規格・形状寸法 |  |  | 数量 | 備 考
| バックホウ |  | 山積0.8ｍ3、共用配管仕様 |  |  | 1
| 破砕機（ｱﾀｯﾁﾒﾝﾄ） |  | FU-70 |  |  | 1
殻小割工は、投入殻寸法がｗ350mm＊ｔ350mmを超える場合に計上する。
現場状況により上表により難い場合は、別途考慮する。
殻小割：油圧式圧砕機等によりコンクリート殻を破砕する作業
骨材再生：自走式破砕機により粒度0～40mm又は0～80mmに破砕し、作業中に人力で鉄くずを除去
する。
１） 施工歩掛
骨材再生工における編成人員は、次表を標準とする。
表－４ 構成人員
|  | 名称 |  |  | 単位 | 数量
|  | 特殊運転手 |  |  | 人 | 1
|  | 特殊作業員 |  |  | 人 | 1
２） 日当たり施工量
骨材再生工における日当たり施工料は、次表を標準とする
|  |  | 表－５ 日当たり施工量 |  |  |  | （ｍ3/日）
| 名称 |  |  |  | 単位 | 数量
| 骨材再生工 |  | 自然石 |  | ｍ3 | 37.8
|  |  | コンクリート殻 |  | ｍ3 | 42
（有筋、無筋）
上表は、破砕前の殻処理量で鉄筋有無に関わらず同一とする。
変化率は、次のとおりとする。
破砕後の骨材堆積/破砕前の殻体積＝１．５